## 데이터
순번 | 항목구분 | 항목 |  | 정량규격 |  |  | SPEC (중심치 +- 상하한치) | 정성규격 | 단위 | Level | 비고 | Method | 중분류 | 소분류
|  | 중분류 | 소분류 | 하한치 | 중심치 | 상한치
10 | 기본사양 | 기본사양 | 고객 표준 버전 |  |  |  |  | 배터리승인규격 ver 4.7 SEC Req. ver.4.7 |  |  |  |  | C001D001 | N019316
20 | 기본사양 | 기본사양 | 공칭용량 | 1150 | [8 empty] | C001D001
30 | 기본사양 | 기본사양 | 정격용량 | 1150 | [8 empty] | C001D001
40 | 기본사양 | 기본사양 | 정격충전전압 |  | 4.55 | [7 empty] | C001D001
50 | 기본사양 | 기본사양 | 공칭전압 |  | 3.89 | [7 empty] | C001D001
60 | 기본사양 | 기본사양 | deltaOCV | [9 empty] | C001D001
70 | 기본사양 | 기본사양 | 충전방법 | [9 empty] | C001D001
80 | 기본사양 | 기본사양 | 충전방법(SOC28->SOC64) | [9 empty] | C001D001
100 | 기본사양 | 기본사양 | 표준충전전류 |  | 230 | [7 empty] | C001D001
110 | 기본사양 | 기본사양 | 최대충전전류 |  | 1495 | [7 empty] | C001D001
120 | 기본사양 | 기본사양 | 최대방전전류 |  | 1150 | [7 empty] | C001D001
130 | 기본사양 | 기본사양 | 방전종지전압 |  | 3 | [7 empty] | C001D001
140 | 기본사양 | 기본사양 | 표준환경온도 | 21 | 25 | 29
150 | 기본사양 | 기본사양 | 평가환경습도 | 33 | 43 | 53
160 | 기본사양 | 기본사양 | 충전환경온도 | -5 | 35 | 85
170 | 기본사양 | 기본사양 | 방전환경온도 | -30 | 30 | 90
180 | 기본사양 | 기본사양 | 평가환경온도 | 21 | 24 | 28
190 | 기본사양 | 기본사양 | 1개월저장온도 | -10 | 35 | 80
200 | 기본사양 | 기본사양 | 3개월저장온도 | -10 | 35 | 70
210 | 기본사양 | 기본사양 | 1년저장온도 | -10 | 35 | 55
| 기본사양 | 기본사양 | 충전온도범위(-5~5℃) | -5 |  | 5 |  | 충전전류 0.1C, 충전전압 4.55V
| 기본사양 | 기본사양 | 충전온도범위(5~12℃) | 5 |  | 12 |  | 충전전류 0.3C, 충전전압 4.55V
| 기본사양 | 기본사양 | 충전온도범위(12~15℃) | 12 |  | 15 |  | 충전전류 0.7C, 충전전압 4.55V
| 기본사양 | 기본사양 | 충전온도범위(15~45℃) | 15 |  | 45 |  | 충전전류 1.2C, 충전전압 4.20V
90 | 기본사양 | 기본사양 | 두께 측정방법 |  |  |  |  | 평판 가압법, 하중 300gf, 유지 10초 |  | B | 측정 지그 MS-JIG-02 사용 | MS-TH-001
220 | 기본사양 | 기본사양 | Recording 조건 |  |  |  |  | 1초 간격, 16bit 분해능 |  | C | 설비 로그 보존 3년 | MS-DAQ-004
230 | 기본사양 | 기본사양 | 누액 검사 |  |  |  |  | 60℃ 24시간 방치 후 전해액 누액 없을 것 |  | A | 전수 검사 | MS-LK-002
240 | 기본사양 | 기본사양 | 수명평가 시료선정 |  |  |  |  | Lot 당 5셀 무작위 추출 |  | C | Lot 정의는 별도 합의 | MS-SP-001
250 | 일반특성 | 일반특성 | 외관 |  |  |  |  | 찍힘·스크래치·오염 없을 것 |  | B | 육안 검사, 조도 500lx 이상 | MS-AP-001
260 | 일반특성 | 일반특성 | 만충전두께 3 | 4.35 | 4.45 | 4.55 | 4.45 ± 0.1 |  | mm | A | 충전 직후 1시간 이내 측정 | MS-TH-001
270 | 일반특성 | 일반특성 | 출하충전두께1 | 4.2 | 4.3 | 4.4 | 4.3 ± 0.1 |  | mm | A | 출하 SOC 30% 기준 | MS-TH-001
280 | 일반특성 | 일반특성 | 폭치수 | 62.8 | 63 | 63.2 | 63 ± 0.2 |  | mm | B | Tab 제외 | MS-DIM-001
290 | 일반특성 | 일반특성 | 총고치수 | 90.3 | 90.6 | 90.9 | 90.6 ± 0.3 |  | mm | B | Strip Tape 제외 | MS-DIM-001
300 | 일반특성 | 일반특성 | 총고치수2 (Strip Tape까지의 총길이) | 91 | 91.4 | 91.8 | 91.4 ± 0.4 |  | mm | C | Strip Tape 포함 | MS-DIM-001
310 | 일반특성 | 일반특성 | 셀방총고2 | 89.5 | 89.8 | 90.1 | 89.8 ± 0.3 |  | mm | C | 파우치 실링부 제외 | MS-DIM-001
320 | 일반특성 | 일반특성 | Cell 좌/우 총고 편차 |  |  | 0.15 | ≤ 0.15 |  | mm | B | 좌우 3점 평균 차 | MS-DIM-002
330 | 일반특성 | 일반특성 | 중량 | 21.5 | 22 | 22.5 | 22 ± 0.5 |  | g | B | 포장재 제외 | MS-WT-001
340 | 일반특성 | 일반특성 | 출하충전 IR | 15 | 30 | 45 | 30 ± 15 |  | mΩ | B | 1kHz AC 측정 | MS-IR-001
350 | 일반특성 | 일반특성 | 출하충전 OCV | 3.8 | 3.83 | 3.86 | 3.83 ± 0.03 |  | V | B | 출하 후 24시간 경과 기준 | MS-OCV-001
360 | 일반특성 | 일반특성 | 출하충전율 | 28 | 30 | 32 | 30 ± 2 |  | % | A | 항공 운송 규정 연계 | MS-SOC-001
370 | 일반특성 | 일반특성 | PP stripHeight | 2.8 | 3 | 3.2 | 3 ± 0.2 |  | mm | C | Tape 부착 후 측정 | MS-DIM-003
380 | 일반특성 | 일반특성 | 양극 Tab 위치 | 12.4 | 12.7 | 13 | 12.7 ± 0.3 |  | mm | B | 셀 좌측 기준 | MS-DIM-004
390 | 일반특성 | 일반특성 | 음극 Tab 위치 | 24.9 | 25.2 | 25.5 | 25.2 ± 0.3 |  | mm | B | 셀 좌측 기준 | MS-DIM-004
400 | 일반특성 | 일반특성 | 바인더 접착력 1 | 12 | 18 |  | ≥ 12 (typ. 18) |  | gf/mm | B | 90도 박리 시험 | MS-AD-001
410 | 일반특성 | 일반특성 | 실링 강도 (상부) | 45 | 55 |  | ≥ 45 (typ. 55) |  | N/15mm | A | 180도 인장 | MS-SL-001
420 | 일반특성 | 일반특성 | 실링 강도 (하부) | 40 | 50 |  | ≥ 40 (typ. 50) |  | N/15mm | A | 180도 인장 | MS-SL-001
430 | 일반특성 | 일반특성 | Sepa 결착력 | 8 | 12 |  | ≥ 8 (typ. 12) |  | gf/mm | B | 상온 24시간 후 측정 | MS-AD-002
440 | 신뢰성특성 | 환경특성 | 온습도1 후 △V(2hr) |  |  | 0.02 | ≤ 0.02 |  | V | A | 60℃/90%RH 48시간 | MS-EV-101
450 | 신뢰성특성 | 환경특성 | 온습도1 후 △V(24hr) |  |  | 0.03 | ≤ 0.03 |  | V | A | 60℃/90%RH 48시간 | MS-EV-101
460 | 신뢰성특성 | 환경특성 | 온습도1 후 △R |  |  | 15 | ≤ 15 |  | % | B | 초기 IR 대비 | MS-EV-101
470 | 신뢰성특성 | 환경특성 | 온습도1 후 △T(2hr두께) 3 |  |  | 5 | ≤ 5 |  | % | A | 초기 두께 대비 | MS-EV-101
480 | 신뢰성특성 | 환경특성 | 온습도1 후 외관 |  |  |  |  | 부풀음·누액·변색 없을 것 |  | A | 육안 검사 | MS-EV-101
490 | 신뢰성특성 | 환경특성 | 온습도1 후 용량(0.2C) | 95 |  |  | ≥ 95 |  | % | B | 초기 용량 대비 | MS-EV-101
500 | 신뢰성특성 | 환경특성 | 온습도1 후 용량(1.0C) | 93 |  |  | ≥ 93 |  | % | B | 초기 용량 대비 | MS-EV-101
510 | 신뢰성특성 | 환경특성 | 온습도1 후 7일방치OCV | 3.75 |  |  | ≥ 3.75 |  | V | A | 상온 7일 방치 | MS-EV-101
520 | 신뢰성특성 | 환경특성 | 온습도1 후 한계평가 |  |  |  |  | 발화·폭발 없을 것 |  | A | 안전 항목 | MS-EV-901
530 | 신뢰성특성 | 환경특성 | 온습도 후 해체 |  |  |  |  | 음극 표면 리튬 석출 없을 것 |  | A | 해체 분석 | MS-EV-902
540 | 신뢰성특성 | 환경특성 | 열충격1 후 △V (2hr) |  |  | 0.025 | ≤ 0.025 |  | V | A | -30℃↔85℃ 50사이클 | MS-EV-201
550 | 신뢰성특성 | 환경특성 | 열충격1 후 △V (24hr) |  |  | 0.035 | ≤ 0.035 |  | V | A | -30℃↔85℃ 50사이클 | MS-EV-201
560 | 신뢰성특성 | 환경특성 | 열충격1 후 △R |  |  | 20 | ≤ 20 |  | % | B | 초기 IR 대비 | MS-EV-201
570 | 신뢰성특성 | 환경특성 | 열충격1 후 △T (직후두께) 3 |  |  | 8 | ≤ 8 |  | % | A | 시험 직후 측정 | MS-EV-201
580 | 신뢰성특성 | 환경특성 | 열충격1 후 △T (2hr두께) 3 |  |  | 6 | ≤ 6 |  | % | A | 2시간 후 측정 | MS-EV-201
590 | 신뢰성특성 | 환경특성 | 열충격1 후 외관 |  |  |  |  | 부풀음·누액·변색 없을 것 |  | A | 육안 검사 | MS-EV-201
600 | 신뢰성특성 | 환경특성 | 열충격1 후 용량(0.2C) | 93 |  |  | ≥ 93 |  | % | B | 초기 용량 대비 | MS-EV-201
610 | 신뢰성특성 | 환경특성 | 열충격1 후 용량(1.0C) | 91 |  |  | ≥ 91 |  | % | B | 초기 용량 대비 | MS-EV-201
620 | 신뢰성특성 | 환경특성 | 열충격1 후 7일방치 OCV | 3.72 |  |  | ≥ 3.72 |  | V | A | 상온 7일 방치 | MS-EV-201
630 | 신뢰성특성 | 환경특성 | 열충격1 후 한계평가 |  |  |  |  | 발화·폭발 없을 것 |  | A | 안전 항목 | MS-EV-901
640 | 신뢰성특성 | 환경특성 | 열충격 후 해체 |  |  |  |  | 음극 표면 리튬 석출 없을 것 |  | A | 해체 분석 | MS-EV-902
650 | 신뢰성특성 | 환경특성 | 고온동작△R (2hr) |  |  | 18 | ≤ 18 |  | % | B | 45℃ 동작 | MS-EV-301
660 | 신뢰성특성 | 환경특성 | 고온동작△V (2hr) |  |  | 0.022 | ≤ 0.022 |  | V | A | 45℃ 동작 | MS-EV-301
670 | 신뢰성특성 | 환경특성 | 고온동작△V (24hr) |  |  | 0.032 | ≤ 0.032 |  | V | A | 45℃ 동작 | MS-EV-301
680 | 신뢰성특성 | 환경특성 | 고온동작△T (2hr) 3 |  |  | 7 | ≤ 7 |  | % | A | 초기 두께 대비 | MS-EV-301
690 | 신뢰성특성 | 환경특성 | 고온동작 후 용량(0.2C) | 94 |  |  | ≥ 94 |  | % | B | 초기 용량 대비 | MS-EV-301
700 | 신뢰성특성 | 환경특성 | 고온동작 후 용량(1.0C) | 92 |  |  | ≥ 92 |  | % | B | 초기 용량 대비 | MS-EV-301
710 | 신뢰성특성 | 환경특성 | Dyne Pen 검사 | 38 |  |  | ≥ 38 |  | dyn/cm | C | 파우치 표면 젖음성 | MS-SF-001
720 | 신뢰성특성 | Mass ILT/PRT | OCV | 3.8 | 3.83 | 3.86 | 3.83 ± 0.03 |  | V | B | 양산 전수 검사 | MS-PRT-001
730 | 신뢰성특성 | Mass ILT/PRT | △IR |  |  | 3 | ≤ 3 |  | mΩ | B | Lot 내 편차 | MS-PRT-001
740 | 신뢰성특성 | Mass ILT/PRT | Short | 100 |  |  | ≥ 100 |  | MΩ | A | 500V 절연 저항 | MS-PRT-002
750 | 신뢰성특성 | Mass ILT/PRT | Swelling |  |  | 0.1 | ≤ 0.1 |  | mm | A | 검사 전후 두께차 | MS-PRT-003
760 | 신뢰성특성 | 전기적 특성 | 표준용량 | 1150 | 1180 |  | ≥ 1150 (typ. 1180) |  | mAh | A | 0.2C 방전 | MS-CP-001
770 | 신뢰성특성 | 전기적 특성 | 출하용량 | 340 | 355 |  | ≥ 340 (typ. 355) |  | mAh | B | 출하 SOC 30% 기준 | MS-CP-002
780 | 신뢰성특성 | 전기적 특성 | 출하검사용량2 | 1140 |  |  | ≥ 1140 |  | mAh | B | 샘플 검사 | MS-CP-003
790 | 신뢰성특성 | 전기적 특성 | 정격용량 | 1150 |  |  | ≥ 1150 |  | mAh | A | 기본사양 30번과 동일 항목 | MS-CP-001
800 | 신뢰성특성 | 전기적 특성 | GB/T용량 (1.0C충전) | 1130 |  |  | ≥ 1130 |  | mAh | B | GB/T 18287 준용 | GB/T 18287
810 | 신뢰성특성 | 전기적 특성 | 율별방전 : 0.2C | 99 |  |  | ≥ 99 |  | % | B | 표준용량 대비 | MS-RT-001
820 | 신뢰성특성 | 전기적 특성 | 율별방전 : 0.5C | 97 |  |  | ≥ 97 |  | % | B | 표준용량 대비 | MS-RT-001
830 | 신뢰성특성 | 전기적 특성 | 율별방전 : 1.0C | 95 |  |  | ≥ 95 |  | % | B | 표준용량 대비 | MS-RT-001
840 | 신뢰성특성 | 전기적 특성 | 온도별방전(3.0V) : -20℃ | 55 |  |  | ≥ 55 |  | % | B | 종지 3.0V | MS-RT-002
850 | 신뢰성특성 | 전기적 특성 | 온도별방전(3.0V) : -10℃ | 70 |  |  | ≥ 70 |  | % | B | 종지 3.0V | MS-RT-002
860 | 신뢰성특성 | 전기적 특성 | 온도별방전(3.0V) : 55℃ | 96 |  |  | ≥ 96 |  | % | B | 종지 3.0V | MS-RT-002
870 | 신뢰성특성 | 전기적 특성 | 만충전 상온 28일 방치 (잔존용량) | 90 |  |  | ≥ 90 |  | % | B | 만충전 후 방치 | MS-ST-001
880 | 신뢰성특성 | 전기적 특성 | 만충전 상온 28일 방치 (회복용량) | 95 |  |  | ≥ 95 |  | % | B | 재충전 후 측정 | MS-ST-001
890 | 신뢰성특성 | 전기적 특성 | 출하충전 상온 12달 방치(잔존용량) | 85 |  |  | ≥ 85 |  | % | B | 출하 SOC 기준 | MS-ST-002
900 | 신뢰성특성 | 전기적 특성 | 출하충전 고온(45℃) 60일 방치 (잔존용량) | 80 |  |  | ≥ 80 |  | % | B | 고온 가속 | MS-ST-003
910 | 신뢰성특성 | 전기적 특성 | 출하충전상온 1달방치(회복용량) | 97 |  |  | ≥ 97 |  | % | C | 재충전 후 측정 | MS-ST-002
920 | 신뢰성특성 | 전기적 특성 | 출하충전상온 2달방치(회복용량) | 96 |  |  | ≥ 96 |  | % | C | 재충전 후 측정 | MS-ST-002
930 | 신뢰성특성 | 전기적 특성 | 출하충전상온 3달방치(회복용량) | 95 |  |  | ≥ 95 |  | % | C | 재충전 후 측정 | MS-ST-002
940 | 신뢰성특성 | 전기적 특성 | 출하충전상온 6달방치(회복용량) | 93 |  |  | ≥ 93 |  | % | C | 재충전 후 측정 | MS-ST-002
950 | 신뢰성특성 | 전기적 특성 | 1개월 출충(선박심도) 방치 후 용량측정(GB/T) | 96 |  |  | ≥ 96 |  | % | C | 선박 수송 조건 | GB/T 18287
960 | 신뢰성특성 | 전기적 특성 | 2개월 출충(선박심도) 방치 후 용량측정(GB/T) | 95 |  |  | ≥ 95 |  | % | C | 선박 수송 조건 | GB/T 18287
970 | 신뢰성특성 | 전기적 특성 | 3개월 출충(선박심도) 방치 후 용량측정(GB/T) | 94 |  |  | ≥ 94 |  | % | C | 선박 수송 조건 | GB/T 18287
980 | 신뢰성특성 | 전기적 특성 | 6개월 출충(선박심도) 방치 후 용량측정(GB/T) | 92 |  |  | ≥ 92 |  | % | C | 선박 수송 조건 | GB/T 18287
990 | 신뢰성특성 | 전기적 특성 | 12개월 출충(선박심도) 방치 후 용량측정(GB/T) | 89 |  |  | ≥ 89 |  | % | C | 선박 수송 조건 | GB/T 18287
1000 | 신뢰성특성 | 고온방치특성 | 고온연속충전 두께 3 |  |  | 5.2 | ≤ 5.2 |  | mm | A | 60℃ 7일 연속 충전 | MS-EV-401